## Full 1
NLF005 | m² |  | Impermeabilització líquida de la cornisa o ràfec.
Impermeabilització líquida de la cornisa o ràfec de formigó armat, amb dues mans de revestiment continu elàstic impermeabilitzant, Revetón Cubiertas "REVETÓN", Revetón Cubiertas "REVETÓN", acabat mat, color blanc, 1 l/m² i de 1,2 mm d'espessor mínim, sobre morter de ciment, industrial, amb additiu hidròfug, M-5, amb pendent del 1% al 5%, acabat remolinat, prèvia aplicació d'una mà d'emprimació de dos components, a base de resina epoxi en dispersió aquosa "REVETÓN", incolora, acabat setinat.
Codi |  | Unitat |  | Descripció |  | Rendiment |  | Preu unitari |  | Import
1 |  |  |  | Materials
mt15rer010b |  | l |  | Emprimació de dos components, a base de resina epoxi en dispersió aquosa "REVETÓN", incolora, acabat setinat, per a aplicar amb brotxa, corró o pistola. |  | 0.2 |  | 36.05 |  | 7.21
mt15rer100a |  | l |  | Revestiment continu elàstic impermeabilitzant, Revetón Cubiertas "REVETÓN", a base de copolímers acrílics en dispersió aquosa, diòxid de titani i pigments estenedors seleccionats, acabat mat, color blanc, amb resistència als raigs UV i als àlcalis, per a aplicar amb brotxa, corró o pistola. |  | 1 |  | 8.76 |  | 8.76
mt08aaa010a |  | m³ |  | Aigua. |  | 0.007 |  | 1.5 |  | 0.01
mt09mif010ia |  | t |  | Morter industrial per a obra de paleta, de ciment, color gris, amb additiu hidròfug, categoria M-5 (resistència a compressió 5 N/mm²), subministrat en sacs, segons UNE-EN 998-2. |  | 0.038 |  | 44.2 |  | 1.68
[6 empty] | Subtotal materials: |  |  |  | 17.66
2 |  |  |  | Mà d'obra
mo032 |  | h |  | Oficial 1ª aplicador de productes impermeabilitzants. |  | 0.258 |  | 27.5 |  | 7.1
mo070 |  | h |  | Ajudant aplicador de productes impermeabilitzants. |  | 0.258 |  | 24.46 |  | 6.31
[6 empty] | Subtotal mà d'obra: |  |  |  | 13.41
3 |  |  |  | Costos directes complementaris
|  | % |  | Costos directes complementaris |  | 2 |  | 31.07 |  | 0.62
[6 empty] | Costos directes (1+2+3): |  |  |  | 31.69
Referència norma UNE i Títol de la norma transposició de norma harmonitzada |  |  |  |  | Aplicabilitat(a) |  | Obligatorietat(b) |  | Sistema(c)
UNE-EN 998-2:2012 |  |  |  |  | 162011 |  | 162012 |  | 2+/4
Especificaciones de los morteros para albañilería. Parte 2: Morteros para albañilería
(a) Data d'aplicabilitat de la norma harmonitzada i inici del període de coexistència
(b) Data final del període de coexistència / entrada en vigor marcat CE
(c) Sistema d'avaluació i verificació de la constància de les prestacions