## Full 1
RQY010 | m² |  | Tractament per igualar la diferència de tonalitats en morters monocapa.
Tractament superficial per igualar la diferència de tonalitats en morters monocapa, mitjançant l'aplicació manual de dues mans de revestiment Cotefilm Ten "REVETÓN", a base de copolímers acrílics en dispersió aquosa, pigments inorgànics estables, diòxid de titani i pigments estenedors seleccionats, color blanc, acabat mat, textura llisa, la primera mà diluïda amb un 20 a 30% d'aigua i la següent diluïda amb un 10 a 20% d'aigua, (rendiment: 0,146 l/m² cada mà). El preu inclou la protecció dels elements de l'entorn que puguin veure's afectats durant els treballs.
Codi |  | Unitat |  | Descripció | Rendiment | Preu unitari | Import
1 |  |  |  | Materials
mt27pir150g |  | l |  | Revestiment Cotefilm Ten "REVETÓN", a base de copolímers acrílics en dispersió aquosa, pigments inorgànics estables, diòxid de titani i pigments estenedors seleccionats, color blanc, acabat mat, textura llisa, impermeable a l'aigua de pluja, permeable al vapor d'aigua i resistent als raigs UV; per a aplicar amb brotxa, corró o pistola. | 0.292 | 11.95 | 3.49
[5 empty] | Subtotal materials: |  | 3.49
2 |  |  |  | Mà d'obra
mo038 |  | h |  | Oficial 1ª pintor. | 0.205 | 27.5 | 5.64
mo076 |  | h |  | Ajudant pintor. | 0.205 | 24.46 | 5.01
[5 empty] | Subtotal mà d'obra: |  | 10.65
3 |  |  |  | Costos directes complementaris
|  | % |  | Costos directes complementaris | 2 | 14.14 | 0.28
[5 empty] | Costos directes (1+2+3): |  | 14.42